## Full 1
AUD010 | m³ | Dipòsit d'infiltració amb mòduls de drenatge de polipropilè.
Dipòsit d'infiltració per a l'acumulació temporal d'aigües pluvials, format per mòduls rectangulars de drenatge de polipropilè amb estructura tridimensional buida, amb un percentatge de buits del 95%, de 400x450x680 mm, resistència a compressió 20 t/m², capacitat de drenatge horitzontal 690 l/(m²·min), revestits amb geotèxtil de polipropilè, Geoland HT 120 "SOPREMA", (120 g/m²). El preu no inclou l'excavació ni el reblert.
Codi |  |  | Unitat | Descripció | Rendiment |  | Preu unitari | Import
1 |  |  |  | Materials
mt11cun150aa |  |  | U | Mòdul rectangular de drenatge de polipropilè amb estructura tridimensional buida, amb un percentatge de buits del 95%, de 400x450x680 mm, resistència a compressió 20 t/m², capacitat de drenatge horitzontal 690 l/(m²·min). | 8.16 |  | 21.97 | 179.28
mt14gso030gbae |  |  | m² | Geotèxtil no teixit sintètic, termosoldat, de polipropilè, Geoland HT 120 "SOPREMA", amb una resistència a la tracció longitudinal de 8 kN/m, una resistència a la tracció transversal de 10,1 kN/m, una obertura de con a l'assaig de perforació dinàmica segons UNE-EN ISO 13433 inferior a 40 mm, resistència CBR a punxonament 0,3 kN i una massa superficial de 120 g/m², segons UNE-EN 13252. | 6.6 |  | 1.09 | 7.19
[5 empty] | Subtotal materials: |  |  | 186.47
2 |  |  |  | Mà d'obra
mo041 |  |  | h | Oficial 1ª construcció d'obra civil. | 0.106 |  | 29.67 | 3.15
mo087 |  |  | h | Ajudant construcció d'obra civil. | 0.106 |  | 26.39 | 2.8
[5 empty] | Subtotal mà d'obra: |  |  | 5.95
3 |  |  |  | Costos directes complementaris
|  |  | % | Costos directes complementaris | 2 |  | 192.42 | 3.85
Cost de manteniment decennal: 1,96€ en els primers 10 anys. |  |  |  |  | Costos directes (1+2+3): |  |  | 196.27
Referència i títol de la norma |  |  |  |  | Aplicabilitat(a) | Obligatorietat(b) |  |  | Sistema(c)
EN 13252:2016 |  |  |  |  | 1032020 | 1032020 |  |  | 2+/4
Geotextiles y productos relacionados. Características requeridas para su uso en sistemas de drenaje.
(a) Data d'aplicabilitat de la norma harmonitzada
(b) Data en què finalitza el període de coexistència
(c) Sistema d'avaluació i verificació de la constància de les prestacions